## 工艺过程卡片
企业名称 / 标志 |  |  | 机械加工工艺过程卡片 | [8 empty] | 卡片编号
[12 empty] | 页码 | 1 / 1
产品型号 / 名称 |  | 每台件数 |  | 零件名称 |  | 零件图号 |  |  |  | 图纸版本
每毛坯可制件数 |  | 材料牌号（标准） |  | 材料状态 / 热处理 |  | 毛坯种类及外形尺寸 |  |  |  | 毛坯质量 [kg]
批量 n [件] |  | 每批材料质量 [kg] |  | 机床台时费率 [/h] |  | 发布日期 |  |  |  | 生产订单号（可选）
工序号 | 车间 | 设备 | 工序内容 | 夹具 | 刀具 | 量具 | 工序卡号 / 程序号 | 技术 等级 | 检验 | 准终 [min] | 单件 [min] | 合计 [min] | 备注
10
20
30
40
50
60
70
80
90
100
110
120
130
140
白色单元格由工艺员填写，灰色为标签，绿色自动计算。工序号按10、20、30……编号，便于插入新工序。每一次重新装夹都是一次单独的准备时间。 |  |  |  |  | 准终时间合计 [min] | [6 empty] | 0
[5 empty] | 单件时间合计 [min] | [6 empty] | 0
整批工时 = Σ准终 + n·Σ单件 [min]
每件工时 Σ单件 + Σ准终/n [min]
单件加工成本
设计（编制） |  |  | 审核 | 标准化 |  |  | 批准
签字 / 日期 |  |  | 签字 / 日期 | 签字 / 日期 |  |  | 签字 / 日期
更改记录
标记 | 更改内容 | [5 empty] | 更改文件号 |  |  | 日期 |  | 签字

## 工序卡片
企业名称 / 标志 |  |  | 机械加工工序卡片 | [5 empty] | 卡片编号
[9 empty] | 页码 | 1 / 1
零件名称 |  | 零件图号 |  | 工序号 |  |  |  | 工序名称
设备 |  | 材料牌号 |  | 夹具 |  |  |  | 数控程序号
工序简图：零件处于加工位置，加工表面用粗实线表示，标注工序尺寸及公差，以及定位和夹紧符号
工步号 | 工步内容 | 刀具 | 量具 | vc [m/min] | n [r/min] | f [mm/r] | ap [mm] | 走刀次数 | L [mm] | tj [min]
1
2
3
4
5
6
7
8
9
10
基本时间合计 [min] | [9 empty] | 0
设计（编制） |  | 审核 |  | 标准化 |  |  |  | 批准
签字 / 日期 |  | 签字 / 日期 |  | 签字 / 日期 |  |  |  | 签字 / 日期

## 示例-工艺过程卡片
企业名称 / 标志 |  |  | 机械加工工艺过程卡片（示例） | [8 empty] | 卡片编号
[12 empty] | 页码 | 1 / 1
产品型号 / 名称 |  | 每台件数 |  | 零件名称 |  | 零件图号 |  |  |  | 图纸版本
减速器 G-12 |  | 1 |  | 阶梯轴 |  | DWG-045 |  |  |  | B
每毛坯可制件数 |  | 材料牌号（标准） |  | 材料状态 / 热处理 |  | 毛坯种类及外形尺寸 |  |  |  | 毛坯质量 [kg]
1 |  | 45钢 GB/T 699 |  | 热轧，外协调质 |  | 棒料 Ø45 × 185 mm |  |  |  | 2.31
批量 n [件] |  | 每批材料质量 [kg] |  | 机床台时费率 [/h] |  | 发布日期 |  |  |  | 生产订单号（可选）
50 |  | 115.5 |  | 180 |  | 2026-10-03
工序号 | 车间 | 设备 | 工序内容 | 夹具 | 刀具 | 量具 | 工序卡号 / 程序号 | 技术 等级 | 检验 | 准终 [min] | 单件 [min] | 合计 [min] | 备注
10 | 下料 | 带锯 | 将 Ø45 棒料锯切至185 mm | 台虎钳、定位挡块 | 双金属锯条 | 钢直尺 | - | 2级 |  | 10 | 2.5 | 135
20 | 机加 | 数控车床 | 车 - 第一次装夹：车端面、钻中心孔、粗车A端各台阶 | 三爪卡盘 | PCLNR车刀、A3.15中心钻 | 游标卡尺 | GX-045-20 / O2001 | 5级 |  | 45 | 4 | 245
30 | 机加 | 数控车床 | 车 - 第二次装夹：车端面保证总长180 mm、钻中心孔、粗车B端 | 软爪 | PCLNR车刀、A3.15中心钻 | 游标卡尺 | GX-045-30 / O2002 | 5级 |  | 20 | 3.5 | 195
40 | 外协 | 热处理厂 | 调质 | - | - | 硬度计 | - | - |  |  |  |  | 28-32 HRC
50 | 机加 | 数控车床 | 两顶尖装夹精车，留磨量0.3 mm，倒角，车退刀槽 | 回转顶尖、端面拨动顶尖 | SVJBR车刀、切槽刀 | 千分尺 25-50 | O2003 | 5级 | X | 30 | 3 | 180
60 | 机加 | 加工中心 | 铣键槽 8N9 | V形块、压板 | Ø8立铣刀 | 键槽量规 8N9、深度尺 | O6001 | 5级 |  | 30 | 2 | 130
70 | 磨工 | 外圆磨床 | 磨轴承位至h6 | 顶尖、拨盘 | 砂轮 1-400×50×127 | 千分尺、百分表 | GX-045-70 | 6级 | X | 40 | 4 | 240 | Ra 0.8 µm
80 | 质检 | 检验工位 | 去毛刺，检验尺寸、跳动和粗糙度 | V形块 | 锉刀 | 千分尺、跳动检测仪、粗糙度仪 | - | 4级 | X | 10 | 3 | 160 | 检验记录
白色单元格由工艺员填写，灰色为标签，绿色自动计算。工序号按10、20、30……编号，便于插入新工序。每一次重新装夹都是一次单独的准备时间。 |  |  |  |  | 准终时间合计 [min] | [6 empty] | 185
[5 empty] | 单件时间合计 [min] | [6 empty] | 22
[5 empty] | 整批工时 = Σ准终 + n·Σ单件 [min] | [6 empty] | 1285
[5 empty] | 每件工时 Σ单件 + Σ准终/n [min] | [6 empty] | 25.7
[5 empty] | 单件加工成本 | [6 empty] | 77.1
设计（编制） |  |  | 审核 | 标准化 |  |  | 批准
签字 / 日期 |  |  | 签字 / 日期 | 签字 / 日期 |  |  | 签字 / 日期
更改记录
标记 | 更改内容 | [5 empty] | 更改文件号 |  |  | 日期 |  | 签字

## 示例-工序卡片 工序20
企业名称 / 标志 |  |  | 机械加工工序卡片（示例） | [5 empty] | 卡片编号
[9 empty] | 页码 | 1 / 1
零件名称 |  | 零件图号 |  | 工序号 |  |  |  | 工序名称
阶梯轴 |  | DWG-045，B版 |  | 20 |  |  |  | 车削，第一次安装（A端）
设备 |  | 材料牌号 |  | 夹具 |  |  |  | 数控程序号
数控车床（机加） |  | 45钢 GB/T 699，棒料 Ø45 × 185 mm |  | 三爪卡盘，硬爪，伸出长度105 mm |  |  |  | O2001
工序简图：零件处于加工位置，加工表面用粗实线表示，标注工序尺寸及公差，以及定位和夹紧符号
工步号 | 工步内容 | 刀具 | 量具 | vc [m/min] | n [r/min] | f [mm/r] | ap [mm] | 走刀次数 | L [mm] | tj [min]
1 | 车A端面，保证长度182.5 mm | PCLNR 2525M12, CNMG 120408 | 游标卡尺 0-200 | 220 | 1550 | 0.25 | 2.5 | 1 | 24.5 | 0.06322581
2 | 钻中心孔 | A3.15中心钻 | - | 25 | 2500 | 0.06 |  | 1 | 8 | 0.05333333
3 | 粗车Ø30轴颈至Ø31，长45 mm | PCLNR 2525M12, CNMG 120408 | 游标卡尺 0-200 | 220 | 1750 | 0.3 | 2.33 | 3 | 47 | 0.2685714
4 | 粗车Ø35轴颈至Ø36，长20 mm | PCLNR 2525M12, CNMG 120408 | 游标卡尺 0-200 | 220 | 1750 | 0.3 | 2.25 | 2 | 22 | 0.08380952
5 | 粗车Ø42轴肩至Ø43，长35 mm | PCLNR 2525M12, CNMG 120408 | 游标卡尺 0-200 | 220 | 1590 | 0.3 | 1 | 1 | 37 | 0.07756813
6
7
8
9
10
基本时间合计 [min] | [9 empty] | 0.5465082
设计（编制） |  | 审核 |  | 标准化 |  |  |  | 批准
签字 / 日期 |  | 签字 / 日期 |  | 签字 / 日期 |  |  |  | 签字 / 日期

## 填写说明
机械加工工艺过程卡片 / 机械加工工序卡片
用途 | 工艺过程卡片按工序描述零件的加工过程；工序卡片把一道工序分解为工步。单件小批生产通常只需工艺过程卡片。
表头 | 产品、零件、图号及版本、材料牌号及标准（如45钢 GB/T 699）、材料状态、毛坯、质量、每毛坯可制件数和批量。每批材料质量自动计算。
工序 | 一道工序对应一个工作地。工序内容以加工方法开头（车、铣、磨）。外协和热处理也编工序号，不填时间。
工艺装备 | 夹具、刀具、量具分栏填写，便于工具室和质检准备。
工时 | 准终 - 每批的准备与终结时间；单件 - 每件的单件时间（基本时间 + 辅助时间 + 布置工作地与休息时间）。合计栏和总计自动计算。
成本 | 填写机床台时费率后，表格自动计算单件加工成本：(Σ单件 + Σ准终/n) × 费率 / 60。材料和外协费用另计。
更改 | 每次更改都应升版并在更改记录中登记。工艺卡始终对应某一具体的图纸版本。
工序卡号 / 程序号 | 该工序对应的工序卡片编号和数控程序号，把工艺过程卡片与其他工艺文件联系起来。
技术等级 | 该工序所需的工人技术等级，是人工费率的依据。
检验 | X表示检验点：该工序完成后由质检验收（如首件、关键尺寸）。
依据 | 栏目参照JB/T 9165.2《工艺规程格式》中的机械加工工艺过程卡片和工序卡片。模板：metronq.com/zh/blog/process-sheet
关于MetronQ | 工艺卡告诉你零件要做多久，MetronQ告诉你它要花多少钱：引擎测量零件几何，按你的机床、费率和材料价格计价，每次装夹都计入准备时间。metronq.com/zh